## 1-Kontrol Paneli
PROFESYONEL BETON REÇETE TASARIM PROGRAMI
PROJE BİLGİLERİ
Proje Adı: |  |  | Hazırlayan:
BETON SINIFI
Beton Sınıfı: | C30/37 | fck: | MPa | fcm: |  | MPa
ÇEVRE ETKİ SINIFI
Etki Sınıfı: | XC4
Max s/ç: |  | Min Çimento: |  | kg/m³ | Min Hava: |  | %
KIVAM VE TAŞIMA
Çökme Sınıfı: | S3 | Hedef Çökme (mm): | 100-150
Taşıma: | Pompa

## Ref-Tablolar
REFERANS TABLOLARI
Beton Sınıfı | fck (MPa) | fcm (MPa) | Std Sapma
C8/10 | 8 | 12 | 4
C12/15 | 12 | 16 | 4
C16/20 | 16 | 20 | 4
C20/25 | 20 | 26 | 4
C25/30 | 25 | 31 | 4
C30/37 | 30 | 36 | 4
C35/45 | 35 | 43 | 4
C40/50 | 40 | 48 | 4
C45/55 | 45 | 53 | 4
C50/60 | 50 | 58 | 4
C55/67 | 55 | 63 | 5
C60/75 | 60 | 68 | 5
C70/85 | 70 | 78 | 5
C80/95 | 80 | 88 | 5
Etki Sınıfı | Max s/ç | Min Çimento | Min Hava %
X0 | - | - | -
XC1 | 0.65 | 260 | -
XC2 | 0.6 | 280 | -
XC3 | 0.55 | 280 | -
XC4 | 0.5 | 300 | -
XD1 | 0.55 | 300 | -
XD2 | 0.55 | 300 | -
XD3 | 0.45 | 320 | -
XS1 | 0.5 | 300 | -
XS2 | 0.45 | 320 | -
XS3 | 0.45 | 340 | -
XF1 | 0.55 | 300 | -
XF2 | 0.55 | 300 | 4
XF3 | 0.5 | 320 | 4
XF4 | 0.45 | 340 | 4
XA1 | 0.55 | 300 | -
XA2 | 0.5 | 320 | -
XA3 | 0.45 | 360 | -
XM1 | 0.55 | 300 | -
XM2 | 0.55 | 300 | -
XM3 | 0.45 | 320 | -

## 2-Malzemeler
MALZEME ÖZELLİKLERİ VE BİRİM AĞIRLIKLAR
ÇİMENTO
Özellik | Değer | Birim | Not
Çimento Tipi | CEM II/B 42.5R | - | TS EN 197-1
Yoğunluk (ρç) | 3.00 | kg/dm³ | Tablo-16
Dayanım Sınıfı | 42.5 | MPa
Fabrika |  | -
KİMYASAL KATKI (Süper Akışkanlaştırıcı)
Katkı Markası | MasterGlenium SKY 504 | - | Polikarboksilat Eter
Yoğunluk (ρk) | 1.05 | kg/dm³
Dozaj (Çimento %) | 1.5 | % (ağ.) | Uygunluk den.
Su Azaltma Oranı | 20 | % | %15-30 arası
Katkı Miktarı |  | kg/m³ | Otomatik
HAVA SÜRÜKLEYİCİ KATKI
Kullanım | EVET | - | Donma için gerekli
Katkı Markası | MasterAir | -
Yoğunluk | 1.00 | kg/dm³
Dozaj (Çimento %) | 0.05 | % (ağ.) | Deneme
Katkı Miktarı |  | kg/m³ | Otomatik
Hedef Hava İçeriği |  | % | Çevre etkisinden

## 3-Agregalar
AGREGA ÖZELLİKLERİ VE BİRİM AĞIRLIKLAR
AGREGA TANE SINIFLARI
Tane Sınıfı | Kısaltma | Yoğunluk (ρa) kg/dm³ | Su Emme (Se) % | Rutubet (R) % | Se-R % | Gevşek Yığın kg/m³ | Sıkışık Yığın kg/m³
0/4 mm | İnce Agrega | 2.65 | 1.6 | 3.4 |  | 1480 | 1620
4/11.2 mm | İnce Çakıl | 2.78 | 0.8 | 1.2 |  | 1520 | 1650
11.2/22.4 mm | Orta Çakıl | 2.78 | 0.4 | 1.1 |  | 1530 | 1660
22.4/31.5 mm | İri Çakıl | 2.78 | 0.4 | 0.8 |  | 1550 | 1680
EN BÜYÜK AGREGA BOYUTU (Dmax)
Seçilen Dmax: |  | 31.5 | mm
Pompa İç Çap / 3: |  |  | mm
Kontrol:
METİLEN MAVİSİ TESTİ (TS EN 933-9)
Agrega | MB Değeri (g/kg) | Değerlendirme | Sonuç
0/4 mm İnce Agrega | 0.8
4/11.2 mm İnce Çakıl | 0.5
11.2/22.4 mm Orta Çakıl | 0.3

## 4-Elek-0-4mm
ELEK ANALİZİ - İNCE AGREGA (0/4 mm)
Elek (mm) | Kalan (g) | Kalan % | Birikimli Kalan % | Geçen % | Pompa Min % | Pompa Max % | Durum
8 |  |  |  |  | 100 | 100
5.6 |  |  |  |  | 95 | 100
4 |  |  |  |  | 85 | 98
2 |  |  |  |  | 69 | 90
1 |  |  |  |  | 44 | 74
0.5 |  |  |  |  | 20 | 50
0.25 |  |  |  |  | 8 | 25
0.15 |  |  |  |  | 3 | 10
0.063 |  |  |  |  | 0 | 3
Tava |  |  |  |  | 0 | 0
TOPLAM
İncelik Modülü: |  |  | (2.3-3.1 arası olmalı)
Çok İnce (<0.063):

## 5-Elek-4-11mm
ELEK ANALİZİ - KABA AGREGA 1 (4/11.2 mm)
Elek (mm) | Kalan (g) | Kalan % | Birikimli % | Geçen %
16
11.2
8
4
2
1
Tava
TOPLAM

## 6-Elek-11-22mm
ELEK ANALİZİ - KABA AGREGA 2 (11.2/22.4 mm)
Elek (mm) | Kalan (g) | Kalan % | Birikimli % | Geçen %
31.5
22.4
16
11.2
8
4
Tava
TOPLAM

## 7-Gradasyon
GRADASYON OPTİMİZASYONU VE KARIŞIM ORANLARI
AGREGA KARIŞIM ORANLARI
Tane Sınıfı | Oran % | Yoğunluk | Kontrol
0/4 mm | 45
4/11.2 mm | 25
11.2/22.4 mm | 30
22.4/31.5 mm | 0
TOPLAM:
Ağırlıklı Ort. Yoğunluk (ρa): |  |  | kg/dm³
KOMBİNE GRADASYON HESABI
Elek (mm) | 0/4 Geçen % | 4/11.2 Geçen % | 11.2/22.4 Geçen % | 22.4/31.5 Geçen % | Kombine Geçen % | Pompa Min % | Pompa Max % | Durum
31.5 | [5 empty] | 90 | 97
22.4 | [5 empty] | 80 | 90
16 | [5 empty] | 68 | 82
11.2 | [5 empty] | 52 | 69
8 | [5 empty] | 52 | 69
5.6 | [5 empty] | 37 | 56
4 | [5 empty] | 37 | 56
2 | [5 empty] | 26 | 43
1 | [5 empty] | 17 | 33
0.5 | [5 empty] | 10 | 23
0.25 | [5 empty] | 6 | 16
0.15 | [5 empty] | 3 | 10
0.063 | [5 empty] | 1 | 5

## 8-Reçete DKY
BETON KARIŞIM HESABI (1 m³ - DKY)
Hedef s/ç: | 0.48
Şartname Max s/ç:
Seçilen s/ç:
Karışım Suyu: | 175 | kg
Çimento:
Min Çimento:
Kullanılacak: |  | kg
Kimyasal Katkı:
Hava %:
Çimento Hacmi:
Su Hacmi:
Kimyasal Hacmi:
Hava Hacmi:
Agrega Hacmi:
Ağırlıklı Yoğunluk:
Toplam Agrega:
0/4 mm:
4/11.2 mm:
11.2/22.4 mm:

## 9-Reçete Rutubetli
DÜZELTİLMİŞ REÇETE (Rutubet Düzeltmeli)
Agrega | DKY (kg) | Se-R | Düzeltme | Rutubetli
0/4
4/11.2
11.2/22.4
DKY Su:
Su Düzeltme:
Katkı Suyu /2:
Final Su:
FİNAL REÇETE (1 m³)
Çimento
Su
Kimyasal Katkı
0/4 mm
4/11.2 mm
11.2/22.4 mm
TOPLAM

## 10-Deneme
DENEME DÖKÜMÜ
25 Litre Deneme
Çimento | kg
Su | kg
Kimyasal Katkı | kg
0/4 mm | kg
4/11.2 mm | kg
11.2/22.4 mm | kg
50 Litre Deneme
Çimento | kg
Su | kg
Kimyasal Katkı | kg
0/4 mm | kg
4/11.2 mm | kg
11.2/22.4 mm | kg